## 中国钢材许用应力
查询钢材种类 | 钢板许用应力（返回过程装备设计咨询系统器总模块） | [23 empty] | 锻件许用应力（返回过程装备设计咨询系统总模块） | [24 empty] | 钢管许用应力（返回过程装备设计咨询系统总模块） | [20 empty] | 螺柱许用应力（返回过程装备设计咨询系统总模块）
| 在下列温度(℃)下的许用应力, MPa | [23 empty] | 在下列温度(℃)下的许用应力,MPa | [24 empty] | 在下列温度(℃)下的许用应力,MPa | [20 empty] | 在下列温度(℃)下的许用应力,Mpa（返回平盖计算模块）
钢板 | 钢号 | 钢板标准 | 使用状态 | 厚度 | ≤20 | 100 | 150 | 200 | 250 | 300 | 350 | 400 | 425 | 450 | 475 | 500 | 525 | 550 | 575 | 600 | 625 | 650 | 675 | 700 | 钢号 | 锻件标准 | 公称厚度 | 常温强度指标 |  | ≤20 | 100 | 150 | 200 | 250 | 300 | 350 | 400 | 425 | 450 | 475 | 500 | 525 | 550 | 575 | 600 | 625 | 650 | 675 | 700 | 钢号 | 钢管标准 | 壁厚mm | ≤150 | 200 | 250 | 300 | 350 | 400 | 425 | 450 | 475 | 500 | 525 | 550 | 575 | 600 | 625 | 650 | 675 | 700 | 钢号 | 钢板标准 | 使用状态 | 螺柱规格 mm | 常温强度指标 |  | ≤20 | 100 | 150 | 200 | 250 | 300 | 350 | 400 | 425 | 450 | 475 | 500 | 525 | 550 | 575 | 600 | 625 | 650 | 675 | 700
锻件 | Q235-A | GB912 | 热轧 | 3~4 | 113 | 113 | 113 | 105 | 94 | 86 | 77 | [16 empty] | σb Mpa | σs MPa | [20 empty] | 10 | GB8163 | ≤10 | 108 | 101 | 92 | 83 | 77 | 71 | 69 | 61 | 41 | [13 empty] | σb Mpa | σs MPa
钢管 |  | GB3724 |  | 4.5~16 | 113 | 113 | 113 | 105 | 94 | 86 | 77 | [13 empty] | 20 | JB4726 | ≤200 | 390 | 215 | 130 | 119 | 113 | 104 | 95 | 86 | 79 | 74 | 72 | 61 | 41 | [10 empty] | GB9948 | ≤16 | 108 | 101 | 92 | 83 | 77 | 71 | 69 | 61 | 41 | [9 empty] | Q235-A | GB700 | 热轧 | ≤M20 | 375 | 235 | 87 | 78 | 74 | 69 | 62 | 56
螺柱 |  |  |  | >16~40 | 113 | 113 | 107 | 99 | 91 | 83 | 75 | [13 empty] | 35 | JB4726 | ≤100 | 510 | 265 | 166 | 147 | 141 | 129 | 116 | 108 | 98 | 92 | 85 | 61 | 41 | [10 empty] | GB6479 | ≤16 | 108 | 101 | 92 | 83 | 77 | 71 | 69 | 61 | 41 | [9 empty] | 35 | GB3724 | 正火 | ≤M22 | 530 | 315 | 117 | 105 | 98 | 91 | 82 | 74 | 69
使用限制 | Q335-B | GB912 | 热轧 | 3~4 | 113 | 113 | 113 | 105 | 94 | 86 | 77 | [15 empty] | >100~300 | 490 | 245 | 153 | 141 | 134 | 126 | 113 | 104 | 95 | 89 | 85 | 61 | 41 | [11 empty] | 17~40 | 104 | 98 | 89 | 79 | 74 | 68 | 66 | 61 | 41 | [12 empty] | M24~M27 | 510 | 295 | 118 | 106 | 100 | 92 | 84 | 76 | 70
|  | GB3724 |  | 4.5~16 | 113 | 113 | 113 | 105 | 94 | 86 | 77 | [13 empty] | 16Mn | JB4726 | ≤300 | 450 | 275 | 150 | 150 | 147 | 135 | 129 | 116 | 110 | 104 | 93 | 66 | 43 | [9 empty] | 20 | GB8163 | ≤10 | 130 | 123 | 110 | 101 | 92 | 86 | 83 | 61 | 41 | [9 empty] | 40MnB | GB3077 | 调质 | ≤M22 | 805 | 685 | 196 | 176 | 171 | 165 | 162 | 154 | 143 | 126
|  |  |  | >16~40 | 113 | 113 | 107 | 99 | 91 | 83 | 75 | [13 empty] | 15MnV | JB4726 | ≤300 | 470 | 315 | 157 | 157 | 157 | 156 | 147 | 135 | 126 | 113 | [13 empty] | GB9948 | ≤16 | 132 | 123 | 110 | 101 | 92 | 86 | 83 | 61 | 41 | [12 empty] | M24~M36 | 765 | 635 | 212 | 189 | 183 | 180 | 176 | 167 | 154 | 137
| Q235-C | GB912 | 热轧 | 3~4 | 125 | 125 | 125 | 116 | 104 | 95 | 86 | 79 | [12 empty] | 20MnMo | JB4726 | ≤300 | 530 | 370 | 177 | 177 | 177 | 177 | 177 | 177 | 171 | 163 | 156 | 131 | 84 | 49 | [8 empty] | 20G | GB6479 | ≤16 | 132 | 123 | 110 | 101 | 92 | 86 | 83 | 61 | 41 | [9 empty] | 40MnVB | GB3077 | 调质 | ≤M22 | 835 | 735 | 210 | 190 | 185 | 179 | 176 | 168 | 157 | 140
|  | GB3724 |  | 4.5~16 | 125 | 125 | 125 | 116 | 104 | 95 | 86 | 79 | [14 empty] | >300~500 | 510 | 355 | 170 | 170 | 170 | 170 | 170 | 169 | 163 | 153 | 147 | 131 | 84 | 49 | [10 empty] | 17~40 | 126 | 116 | 104 | 95 | 86 | 79 | 78 | 61 | 41 | [12 empty] | M24~M36 | 805 | 685 | 228 | 206 | 199 | 196 | 193 | 183 | 170 | 154
|  |  |  | >16~40 | 125 | 125 | 119 | 110 | 101 | 92 | 83 | 77 | [14 empty] | >500~700 | 490 | 340 | 163 | 163 | 163 | 163 | 163 | 163 | 159 | 150 | 144 | 131 | 84 | 49 | [8 empty] | 12CrMo | GB9948 | ≤16 | 108 | 101 | 95 | 89 | 83 | 77 | 75 | 74 | 72 | 71 | 50 | [7 empty] | 40Cr | GB3077 | 调质 | ≤M22 | 805 | 685 | 196 | 176 | 171 | 165 | 162 | 157 | 148 | 134
| 20R | GB6654 | 热轧、正火 | 6~16 | 133 | 133 | 132 | 123 | 110 | 101 | 92 | 86 | 83 | 61 | 41 | [9 empty] | 20MnMoNb | JB4726 | ≤300 | 620 | 470 | 207 | 207 | 207 | 207 | 207 | 207 | 207 | 207 | 207 | 177 | 117 | [10 empty] | GB6479 | ≤16 | 108 | 101 | 95 | 89 | 83 | 77 | 75 | 74 | 72 | 71 | 50 | [10 empty] | M24~M36 | 765 | 635 | 212 | 189 | 183 | 180 | 176 | 170 | 167 | 147
|  |  |  | >16~36 | 133 | 132 | 126 | 116 | 104 | 95 | 86 | 79 | 78 | 61 | 41 | [11 empty] | >300~500 | 610 | 460 | 203 | 203 | 203 | 203 | 203 | 203 | 203 | 203 | 203 | 177 | 117 | [11 empty] | 17~40 | 104 | 98 | 92 | 86 | 79 | 74 | 72 | 71 | 69 | 68 | 50 | [7 empty] | 30CrMoA | GB3077 | 调质 | ≤M22 | 700 | 550 | 157 | 141 | 137 | 134 | 131 | 129 | 124 | 116 | 111 | 107 | 103 | 79
|  |  |  | >36~60 | 133 | 126 | 119 | 110 | 101 | 92 | 83 | 77 | 75 | 61 | 41 | [9 empty] | 16MnD | JB4727 | ≤300 | 450 | 275 | 150 | 150 | 147 | 135 | 129 | 116 | 110 | [13 empty] | 15CrMo | GB9948 | ≤16 | 123 | 116 | 110 | 101 | 95 | 89 | 87 | 86 | 81 | 83 | 58 | 37 | [9 empty] | M24~M48 | 660 | 500 | 167 | 150 | 145 | 142 | 140 | 137 | 132 | 123 | 118 | 113 | 108 | 79
|  |  |  | >60~100 | 128 | 115 | 110 | 103 | 92 | 84 | 77 | 71 | 68 | 61 | 41 | [9 empty] | 09Mn2VD | JB4727 | ≤200 | 420 | 260 | 140 | 140 |  |  |  |  | 113 | [14 empty] | GB6479 | ≤16 | 123 | 116 | 110 | 101 | 95 | 89 | 87 | 86 | 81 | 83 | 58 | 37 | [9 empty] | M52~M56 | 660 | 500 | 185 | 167 | 161 | 157 | 156 | 152 | 146 | 137 | 131 | 126 | 111 | 79
| 16MnR | GB6654 | 热轧、正火 | 6~16 | 170 | 170 | 170 | 170 | 156 | 144 | 134 | 125 | 93 | 66 | 43 | [9 empty] | 09MnNiD | JB4727 | ≤300 | 420 | 260 | 140 | 140 | 140 | 140 | 134 | 128 | 119 | [15 empty] | 17~40 | 116 | 110 | 104 | 95 | 89 | 86 | 84 | 83 | 81 | 79 | 58 | 37 | [6 empty] | 35CrMoA | GB3077 | 调质 | ≤M22 | 835 | 735 | 210 | 190 | 185 | 179 | 176 | 174 | 165 | 154 | 147 | 140 | 111 | 79
|  |  |  | >16~36 | 163 | 163 | 163 | 159 | 147 | 134 | 125 | 119 | 93 | 66 | 43 | [9 empty] | 16MnMoD | JB4727 | ≤300 | 510 | 355 | 170 | 170 | 170 | 170 | 170 | 169 | 163 | [13 empty] | 12Cr2Mo | GB6479 | ≤16 | 150 | 147 | 144 | 141 | 138 | 134 | 131 | 128 | 119 | 89 | 61 | 46 | 37 | [8 empty] | M24~M48 | 805 | 685 | 228 | 206 | 199 | 196 | 193 | 189 | 180 | 170 | 162 | 150 | 111 | 79
|  |  |  | >36~60 | 157 | 157 | 157 | 150 | 138 | 125 | 116 | 109 | 93 | 66 | 43 | [9 empty] | 20MnMoD | JB4727 | ≤300 | 530 | 370 | 177 | 177 | 177 | 177 | 177 | 177 | 171 | [15 empty] | 17~40 | 147 | 141 | 138 | 134 | 131 | 128 | 126 | 123 | 119 | 89 | 61 | 46 | 37 | [8 empty] | M52~M80 | 805 | 685 | 254 | 229 | 221 | 218 | 214 | 210 | 200 | 189 | 180 | 150 | 111 | 79
|  |  |  | >60~100 | 153 | 153 | 150 | 141 | 128 | 116 | 109 | 103 | 93 | 66 | 43 | [11 empty] | >300~500 | 510 | 355 | 170 | 170 | 170 | 170 | 170 | 169 | 163 | [13 empty] | 1Cr5Mo | GB6479 | ≤16 | 104 | 101 | 98 | 95 | 92 | 89 | 87 | 86 | 83 | 62 | 46 | 35 | 26 | 18 | [7 empty] | M85~M105 | 735 | 590 | 219 | 196 | 189 | 185 | 181 | 178 | 171 | 160 | 153 | 145 | 111 | 79
|  |  |  | >100~120 | 150 | 150 | 147 | 138 | 125 | 113 | 106 | 100 | 93 | 66 | 43 | [11 empty] | >500~700 | 490 | 340 | 163 | 163 | 163 | 163 | 163 | 163 | 159 | （返回表首） | [14 empty] | 17~40 | 98 | 95 | 92 | 89 | 86 | 83 | 81 | 79 | 78 | 62 | 46 | 35 | 26 | 18 |  |  |  |  | 35CrMoVA | GB3077 | 调质 | M52~M105 | 835 | 735 | 272 | 247 | 240 | 232 | 229 | 225 | 218 | 207 | 201 |  |  |  | （返回表首）
| 15MnVR | GB6654 | 热轧、正火 | 6~8 | 183 | 183 | 183 | 183 | 183 | 172 | 159 | 147 | [12 empty] | 08MnNiCrMoVD | JB4727 | ≤300 | 600 | 480 | 200 | 200 | 200 | 200 | 200 | 200 | 200 | [13 empty] | 16Mn | GB6479 | ≤16 | 163 | 159 | 147 | 135 | 126 | 119 | 93 | 66 | 43 | [5 empty] | （返回表首） | [6 empty] | M110~M140 | 785 | 665 | 246 | 221 | 214 | 210 | 207 | 203 | 196 | 189 | 183
|  |  |  | 6~16 | 177 | 177 | 177 | 177 | 177 | 172 | 159 | 147 | [12 empty] | 10Ni3MoVD | JB4727 | ≤300 | 610 | 490 | 203 | 203 | [20 empty] | 17~40 | 163 | 153 | 111 | 129 | 119 | 116 | 93 | 66 | 43 | [9 empty] | 25Cr2MoVA | GB3077 | 调质 | ≤M22 | 835 | 735 | 210 | 190 | 185 | 179 | 176 | 174 | 168 | 160 | 156 | 151 | 141 | 131 | 72 | 39
|  |  |  | >16~36 | 170 | 170 | 170 | 170 | 170 | 163 | 150 | 138 | [12 empty] | 15CrMo | JB4726 | ≤300 | 440 | 275 | 147 | 147 | 147 | 138 | 132 | 123 | 116 | 110 | 107 | 104 | 103 | 88 | 58 | 37 | [6 empty] | 0Cr13 | GB/T 14976 | ≤18 | 123 | 120 | 119 | 117 | 112 | 109 | 105 | 100 | 89 | 72 | 53 | 38 | 26 | 16 | [7 empty] | M24~M48 | 835 | 735 | 245 | 222 | 216 | 209 | 206 | 203 | 196 | 186 | 181 | 176 | 168 | 131 | 72 | 39
|  |  |  | >36~60 | 163 | 163 | 163 | 163 | 163 | 153 | 141 | 131 | （返回表首） | [13 empty] | >300~500 | 430 | 255 | 143 | 143 | 135 | 126 | 119 | 110 | 104 | 98 | 96 | 95 | 93 | 88 | 58 | 37 | [6 empty] | 0Cr18Ni9/1Cr18Ni9Ti | GB13296及GB/T14976 | ≤13 | 137 | 130 | 122 | 114 | 111 | 107 | 105 | 103 | 101 | 100 | 98 | 91 | 79 | 64 | 52 | 42 | 32 | 27 |  |  |  | M52~M105 | 805 | 685 | 254 | 229 | 221 | 218 | 214 | 210 | 203 | 196 | 191 | 185 | 176 | 131 | 72 | 39
| 15MnVNR | GB6654 | 正火 | 6~16 | 190 | 190 | 190 | 190 | 190 | 190 | 175 | 163 | [12 empty] | 35CrMo | JB4726 | ≤300 | 620 | 440 | 207 | 207 | 207 | 207 | 207 | 207 | 207 | 200 | 194 | 150 | 111 | 79 | 50 | [9 empty] | ≤18 | 103 | 96 | 90 | 85 | 82 | 79 | 78 | 76 | 75 | 74 | 73 | 71 | 67 | 62 | 52 | 42 | 32 | 27 |  |  |  | M110~M140 | 735 | 590 | 219 | 196 | 189 | 185 | 181 | 178 | 174 | 167 | 164 | 160 | 153 | 131 | 72 | 39
|  |  |  | >16~36 | 183 | 183 | 183 | 183 | 183 | 181 | 169 | 156 | [14 empty] | >300~500 | 610 | 430 | 203 | 203 | 203 | 203 | 203 | 203 | 203 | 200 | 194 | 150 | 111 | 79 | 50 | [7 empty] | 0Cr18Ni10Ti | GB13296及GB/T14976 | ≤13 | 137 | 130 | 122 | 114 | 111 | 108 | 106 | 105 | 104 | 103 | 101 | 83 | 58 | 44 | 33 | 25 | 18 | 13 | 40CrNiMoA | GB3077 | 调质 | M52~M140 | 930 | 825 | 306 | 291 | 281 | 274 | 267 | 257 | 244
|  |  |  | >36~60 | 177 | 177 | 177 | 177 | 177 | 172 | 159 | 147 | [12 empty] | 12Cr1MoV | JB4726 | ≤300 | 440 | 255 | 147 | 144 | 135 | 126 | 119 | 110 | 104 | 98 | 96 | 95 | 92 | 89 | 82 | 57 | 35 | [7 empty] | ≤18 | 103 | 96 | 90 | 85 | 82 | 80 | 79 | 78 | 77 | 76 | 75 | 74 | 58 | 44 | 33 | 25 | 18 | 13 | 1Cr5Mo | GB1221 | 调质 | ≤M22 | 590 | 390 | 111 | 101 | 97 | 94 | 92 | 91 | 90 | 87 | 84 | 81 | 77 | 62 | 46 | 35 | 26 | 18
| 15MnNbR | GB6654 | 正火 | 10~16 | 177 | 177 | 177 | 177 | 177 | 169 | 159 | [15 empty] | >300~500 | 430 | 245 | 143 | 141 | 131 | 126 | 119 | 110 | 104 | 98 | 96 | 95 | 92 | 89 | 82 | 57 | 35 | [5 empty] | 0Cr17Ni12Mo2 | GB13296及GB/T14976 | ≤13 | 137 | 134 | 125 | 118 | 113 | 111 | 110 | 109 | 108 | 107 | 106 | 105 | 96 | 81 | 65 | 50 | 38 | 30 |  |  |  | M24~M48 | 590 | 390 | 130 | 118 | 113 | 109 | 108 | 106 | 105 | 104 | 98 | 95 | 83 | 62 | 46 | 35 | 26 | 18
|  |  |  | >16~36 | 177 | 177 | 177 | 177 | 172 | 163 | 153 | [13 empty] | 12Cr2Mo1 | JB4726 | ≤300 | 510 | 310 | 170 | 170 | 169 | 163 | 159 | 156 | 153 | 150 | 147 | 144 | 119 | 89 | 61 | 46 | 37 | [7 empty] | ≤18 | 107 | 99 | 93 | 87 | 84 | 82 | 81 | 81 | 80 | 79 | 78 | 78 | 76 | 73 | 65 | 50 | 38 | 30 | 0Cr13 | GB1220 | 调质 | ≤M22 |  |  | 126 | 117 | 111 | 106 | 103 | 100 | 97 | 91
|  |  |  | >36~60 | 173 | 173 | 173 | 173 | 169 | 159 | 150 | [15 empty] | >300~500 | 500 | 300 | 167 | 167 | 166 | 159 | 156 | 153 | 150 | 147 | 144 | 141 | 119 | 89 | 61 | 46 | 37 | [5 empty] | 0Cr18Ni12Mo2Ti | GB13296及GB/T14976 | ≤13 | 137 | 134 | 125 | 118 | 113 | 111 | 110 | 109 | 108 | 107 | [11 empty] | M24~M27 |  |  | 147 | 137 | 130 | 123 | 120 | 117 | 113 | 107
| 16MnDR | GB3531 | 正火 | 6~16 | 163 | 163 | 163 | 156 | 144 | 131 | 122 | [13 empty] | 1Cr5Mo | JB4726 | ≤500 | 590 | 390 | 197 | 197 | 197 | 197 | 197 | 197 | 197 | 190 | 136 | 107 | 83 | 62 | 46 | 35 | 26 | 18 | [6 empty] | ≤18 | 107 | 99 | 93 | 87 | 84 | 82 | 81 | 81 | 80 | 79 | [8 empty] | 0Cr18Ni9 | GB1220 | 固溶 | ≤M22 |  |  | 129 | 107 | 97 | 90 | 84 | 79 | 77 | 74 |  | 71 |  | 69 | 68 | 66 | 63 | 58 | 52 | 42 | 32 | 27
|  |  |  | >16~36 | 157 | 157 | 156 | 147 | 134 | 122 | 113 | [13 empty] | 0Cr13 | JB4228 | ≤100 |  |  | 137 | 126 | 123 | 120 | 119 | 117 | 112 | 109 | 105 | 100 | 89 | 72 | 53 | 38 | 26 | 16 |  |  |  |  | 0Cr18Ni13Mo3 | GB13296及GB/T14976 | ≤13 | 137 | 134 | 125 | 118 | 113 | 111 | 110 | 109 | 108 | 107 | 106 | 105 | 96 | 81 | 65 | 50 | 38 | 30 |  |  |  | M24~M48 |  |  | 137 | 114 | 103 | 96 | 90 | 85 | 82 | 79 |  | 76 |  | 74 | 73 | 71 | 67 | 62 | 52 | 42 | 32 | 27
|  |  |  | >36~60 | 150 | 150 | 147 | 138 | 125 | 113 | 106 | [13 empty] | 0Cr18Ni9 | JB4228 | ≤200 |  |  | 137 | 137 | 137 | 130 | 122 | 114 | 111 | 107 | 105 | 103 | 101 | 100 | 98 | 91 | 79 | 64 | 52 | 42 | 32 | 27 |  |  | ≤18 | 107 | 99 | 93 | 87 | 84 | 82 | 81 | 81 | 80 | 79 | 78 | 78 | 76 | 73 | 65 | 50 | 38 | 30 | 0Cr18Ni10Ti | GB1220 | 固溶 | ≤M22 |  |  | 129 | 107 | 97 | 90 | 84 | 79 | 77 | 75 |  | 73 |  | 71 | 70 | 69 | 58 | 44 | 33 | 25 | 18 | 13
|  |  |  | >60~100 | 150 | 147 | 138 | 128 | 116 | 106 | 100 | [18 empty] | 137 | 114 | 103 | 96 | 90 | 85 | 82 | 79 | 78 | 76 | 75 | 74 | 73 | 71 | 67 | 62 | 52 | 42 | 32 | 27 | 00Cr19Ni10 | GB13296及GB/T14976 | ≤13 | 118 | 110 | 103 | 98 | 94 | 91 | 89 | [14 empty] | M24~M48 |  |  | 137 | 114 | 103 | 96 | 90 | 85 | 82 | 80 |  | 78 |  | 76 | 75 | 74 | 58 | 44 | 33 | 25 | 18 | 13
| 15CrMoR | GB6654 | 正火加回火 | 6~60 | 150 | 150 | 150 | 150 | 141 | 131 | 125 | 118 | 115 | 112 | 110 | 88 | 58 | 37 | [6 empty] | 0Cr18Ni10Ti (1Cr18Ni9Ti) | JB4228 | ≤200 |  |  | 137 | 137 | 137 | 130 | 122 | 114 | 111 | 108 | 106 | 105 | 104 | 103 | 101 | 83 | 58 | 44 | 33 | 25 | 18 | 13 |  |  | ≤18 | 87 | 81 | 76 | 73 | 69 | 67 | 66 | [11 empty] | 0Cr17Ni12Mo2 | GB1220 | 固溶 | ≤M22 |  |  | 129 | 109 | 101 | 93 | 87 | 82 | 79 | 77 |  | 76 |  | 75 | 74 | 73 | 71 | 68 | 65 | 50 | 38 | 30
|  |  |  | >60~100 | 150 | 150 | 147 | 138 | 131 | 123 | 116 | 110 | 107 | 104 | 103 | 88 | 58 | 37 | [11 empty] | 137 | 114 | 103 | 96 | 90 | 85 | 82 | 80 | 79 | 78 | 77 | 76 | 75 | 74 | 58 | 44 | 33 | 25 | 18 | 13 | 00Cr17Ni14Mo2 | GB13296及GB/T14977 | ≤13 | 117 | 108 | 100 | 95 | 90 | 86 | 85 | 84 | [13 empty] | M24~M48 |  |  | 137 | 117 | 107 | 99 | 93 | 87 | 84 | 82 |  | 81 |  | 79 | 78 | 78 | 76 | 73 | 65 | 50 | 38 | 30
| 0Cr13 | GB4237 | 退火 | 2~60 | 137 | 126 | 123 | 120 | 119 | 117 | 112 | 109 | 105 | 100 | 89 | 72 | 53 | 38 | 26 | 16 |  |  |  |  | 0Cr17Ni12Mo2 | JB4228 | ≤200 |  |  | 137 | 137 | 137 | 134 | 125 | 118 | 113 | 111 | 110 | 109 | 108 | 107 | 106 | 105 | 96 | 81 | 65 | 50 | 38 | 30 |  |  | ≤18 | 87 | 80 | 74 | 70 | 67 | 64 | 63 | 62 | [10 empty] | 返回表首
| 0Cr18Ni9 | GB4237 | 固溶 | 2~60 | 137 | 137 | 137 | 130 | 122 | 114 | 111 | 107 | 105 | 103 | 101 | 100 | 98 | 91 | 79 | 64 | 52 | 42 | 32 | 27 | [5 empty] | 137 | 117 | 107 | 99 | 93 | 87 | 84 | 82 | 81 | 81 | 80 | 79 | 78 | 78 | 76 | 73 | 65 | 50 | 38 | 30 | 返回表首
[5 empty] | 137 | 114 | 103 | 96 | 90 | 85 | 82 | 79 | 78 | 76 | 75 | 74 | 73 | 71 | 67 | 62 | 52 | 42 | 32 | 27 | 00Cr19Ni10 | JB4228 | ≤200 |  |  | 117 | 117 | 117 | 110 | 103 | 98 | 94 | 91 | 89
| 0Cr18Ni10Ti | GB4237 | 固溶，稳定化 | 2~60 | 137 | 137 | 137 | 130 | 122 | 114 | 111 | 108 | 106 | 105 | 104 | 103 | 101 | 83 | 58 | 44 | 33 | 25 | 18 | 13 | [5 empty] | 117 | 97 | 87 | 81 | 76 | 73 | 69 | 67 | 66
[5 empty] | 137 | 114 | 103 | 96 | 90 | 85 | 82 | 80 | 79 | 78 | 77 | 76 | 75 | 74 | 58 | 44 | 33 | 25 | 18 | 13 | 00Cr17Ni14Mo2 | JB4228 | ≤200 |  |  | 117 | 117 | 117 | 108 | 100 | 95 | 90 | 86 | 85 | 84
| 0Cr17Ni12Mo2 | GB4237 | 固溶 | 2~60 | 137 | 137 | 137 | 134 | 125 | 118 | 113 | 111 | 110 | 109 | 108 | 107 | 106 | 105 | 96 | 81 | 65 | 50 | 38 | 30 | [5 empty] | 117 | 97 | 87 | 80 | 74 | 70 | 67 | 64 | 63 | 62
[5 empty] | 137 | 117 | 107 | 99 | 93 | 87 | 84 | 82 | 81 | 81 | 80 | 79 | 78 | 78 | 76 | 73 | 65 | 50 | 38 | 30 | 00Cr18Ni5Mo3Si2 | JB4728 | ≤100 |  |  | 197 | 197 | 178 | 163 | 156 | 153
| 0Cr18Ni12Mo2Ti | GB4237 | 固溶 | 2~60 | 137 | 137 | 137 | 134 | 125 | 118 | 113 | 111 | 110 | 109 | 108 | 107 | [8 empty] | 返回表首
[5 empty] | 137 | 117 | 107 | 99 | 93 | 87 | 84 | 82 | 81 | 81 | 80 | 79
| 00Cr19Ni10 | GB4237 | 固溶 | 2~60 | 118 | 118 | 118 | 110 | 103 | 98 | 94 | 91 | 89
[5 empty] | 118 | 97 | 87 | 81 | 76 | 73 | 69 | 67 | 66
| 00Cr17Ni14Mo2 | GB4237 | 固溶 | 2~60 | 118 | 118 | 117 | 108 | 100 | 95 | 90 | 86 | 85 | 84
[5 empty] | 118 | 97 | 87 | 80 | 74 | 70 | 67 | 64 | 63 | 62
（返回表首）
Note on F39: 上行数据适用于允许产生微量变形元件，下行数据适用于法兰等不允许微量变形的场合。
Note on F41: 上行数据适用于允许产生微量变形元件，下行数据适用于法兰等不允许微量变形的场合。
Note on F43: 上行数据适用于允许产生微量变形元件，下行数据适用于法兰等不允许微量变形的场合。
Note on F45: 上行数据适用于允许产生微量变形元件，下行数据适用于法兰等不允许微量变形的场合。
Note on F47: 上行数据适用于允许产生微量变形元件，下行数据适用于法兰等不允许微量变形的场合。
Note on F49: 上行数据适用于允许产生微量变形元件，下行数据适用于法兰等不允许微量变形的场合。

## 钢材使用范围限制总索引
钢材使用范围限制总索引（返回过程装备设计咨询系统总模块）
钢材 | 锻件 | 管材 | 紧固件 | 介质
常压容器及非受压元件用Q235、Q345钢 | 锻件钢号及限制 | 钢管 | 紧固件使用温度及其它限制 | 使用介质的限制-NaOH
压力容器用碳素钢和低合金结构钢 | 锻件级别及检验项目 |  | 螺栓和螺母的组合 | 使用介质的限制-湿H2S
使用介质的限制-氢腐蚀
使用介质的限制-液氨
返回中国钢材许用应力

## 常压容器及非受压元件用Q235、Q345钢
常压容器及非受压元件用Q235、Q345钢（返回钢材限制总索引） |  |  |  |  | 结构钢材选型表
系数 |  | 对应使用要求 | 实取 |  | 系数K | 板厚 （mm）
使用温度系数K1 | K1=1 | ＞0℃ | K1= | 1 |  | 5 10 15 20 25 30 35 40 45 50
| K1=2 | ≤0℃～＞-20℃
| K1=3 | ≤-20℃ |  |  | 7
部件重要性系数K2 | K2=1 | 如有损坏，对设备仅局部有影响 | K2= | 2 | 6
| K2=2 | 如有损坏，对设备整体有影响 |  |  | 5 |  |  |  | C | D
应力水平系数K3 | K3=1 | 应力水平低，不作计算 | K3= | 3 | 4 |  |  | B
| K3=2 | 应力水平较高，不大于许用应力的2/3 |  |  | 3 |  | A
| K3=3 | 应力水平较高，大于许用应力的2/3 |  |  | A区：沸腾钢，如Q235-AF；
钢材选材系数K= |  |  | 6 |  | B区：镇静钢，如Q235-A、Q345-A
C区：镇静钢（保证常温冲击功），如Q235-B、Q345-B
D区：镇静钢（保证低温冲击功），如Q235-C、Q235-D、Q345-C、Q345-D。

## 压力容器用碳素钢和低合金结构钢
压力容器用碳素钢和低合金结构钢（返回钢材限制总索引）
钢材 |  | 压力限制 | 温度限制 | 板厚限制 | 介质限制
Q235-AF |  | ≤0.6Mpa | 0～250℃ | ≤12mm | 不得用于易燃、毒性程度为极度、高度、中度危害的容器
Q235-A | Q345-A | ≤1.0Mpa | 0～350℃ | ≤16mm | 不得用于毒性程度为极度、高度、中度危害的容器
Q235-B | Q345-B | ≤1.6Mpa | 0～350℃ | ≤20mm | 不得用于毒性程度为极度、高度危害的容器
Q235-C | Q345-C | ≤2.5Mpa | 0～400℃ | ≤30mm

## 锻件
锻件钢号（返回钢材使用限制总索引）
钢号 |  | 使用温度℃ | 热处理状态(δ：公称厚度) |  | 推荐的手弧焊焊条型号(对应牌号示例)
-10℃以下使用
碳素钢 | 20 | >-20～475 | N，N十T | N+T，Q+T(δ≤50) | E4303(J422)
| 25 | >-20～475 | N，N十T | - | E4303(J422)、E5003 (J502)
| 35 | >-20～475 | N，N十T | - | 不用于焊接结构
| 45 |  | N十T，Q+T
低合金钢 | 16Mn | >-20～475 | N，N十T | - | E5003 (J502)
E5016 (J506)
E5015 (J507)
| 16MnD | -40～475 | N，N十T | N十T，Q十T | E5016-G (J506RH)
E5015-G (，507RH)
| 15MnV | >-20～475 | N，N十T | - | E5003 (J502)
| 20MnMo | -40～500 | Q十T | Q十T | E5015 (J507)、E5515G(J557)
| 15MnMoV | >-20～525 | Q十T | - | E7015-D2 (J707)
| 20MnMoNb | -20～525 | Q十T | Q十T | E7015-D2 (J707)
| 09Mn2VD | -70～100 | - | N+T，Q+T(δ≤200) | E5515-C1 （W707 Ni）
| 35CrMo | >-20～525 | Q十T | - | 不用于焊接结构
32MnMoVB
| 15CrMo | >-20～550 | Q十T | - | E5515-B2(R307)
| 12CrMoV | >-20～575 | N十T，Q十T | - | E5515-B2-V(R317)
| 1Cr5Mo | >-20～600 | Q十T | - | E1-5MoV-15(R507)
高合金钢 | 0Cr13 | >-20～500 | N十T，Q十T，A (δ≤100) |  | E1-13-16 (G202)、E1-13-15 (G207)
| 1Crl8Ni9Ti | -196～700 | 固 溶 (δ<200) |  | E0-19-10-16(A102)、E0-19-10-15(A107)、 E0-19-10Nb-16(A132)、E0-19-10Nb-15(A137)

## 钢管
钢管使用限制条件（返回钢材使用限制总索引）
碳素钢钢管
钢号 | 标准号 | 标准名称 | 壁厚mm | 使用状态和使用温度℃ | 推荐的手弧焊焊条型号（对应牌号示例） | 弹性模量（按GBl50） | 平均线胀系数（按GBl50）
10 | GB8163 | 输送流体用壳缝钢管 | ≤10 | 热轧或退火(δ<20) -20～475 | E4303(J422) | 碳素钢 （C≤0.3%） | 碳素钢
| GB9948 | 石油裂化用无缝钢管 | ≤16 | 正火 (δ<40) -30～475
| GB6479 | 化肥设备用高压无缝钢管 | ≤40
20 20G | GB8163 | 输送流体用壳缝钢管 | ≤10 | 热轧或退火(δ<20) -20～475
| GB9949 | 石油裂化用无缝钢管 | ≤16 | 正火 (δ<40) -20～475
| GB6479 | 化肥设备用高压无缝钢管 | ≤40 | 正火 -20～475 | E4316(J426) E4315(J427)
低合金钢钢管
16Mn | GB6479 | 化肥设备用高压无缝钢管 | ≤40 | 正火，-40～475 | E5003 （J502） E5016(J506) E5015（J507） | 碳锰钢
15MnV |  |  |  | 正火，>-20～475 | E5003(J502)
09Mn2V | GB150,A3.1条 |  | ≤16 | 正火，-70～100 | E5515-C1（W707Ni)
12CrMo | GB9948 | 石油裂化用无缝钢管 | ≤16 | 热轧（正火)+回火，>-20～525 | E5515-Bl(R207) | 低铬钼钢
| GB6479 | 化肥设备用高压无缝钢管 | ≤40 | 正火+回火，>-20～525
15CrMo | GB9948 | 石油裂化用无缝钢管 | ≤16 | 热轧（正火)+回火，>-20～550 | E5515-B2(R307)
| GB6479 | 化肥设备用高压无缝钢管 | ≤40 | 正火+回火，>-20～550
12Cr1MoV | GB5310 | 高压锅炉用无缝钢管 | ≤16 | 正火+回火，>-20～575 | E5515-B2-V(R317)
10MoWVNb | GB6479 | 化肥设备用高压无缝钢管 | ≤40 | 正火+回火，>-20～575 | E5015-G(J507MoW) | 碳钼钢
12Cr2Mo |  |  |  |  | E6015-B3(R407) | 低铬钼钢
1Cr5Mo |  |  |  | 退火，>-20～600 | EI-5MoV-15(R507) | 中铬钼钢
高合金钢钢管
0Crl3 | GB2270 | 不锈钢无缝钢管 | ≤15 | >-20～500 | E1-13-16(G202) | 高铬钢
E1-13-15(G207)
0Crl8Ni9Ti |  | 不锈钢无缝钢管 | ≤45 | -196～700 | E1-19-10Nb-16(A132) | 奥氏体钢
E0-19-10Nb-15(A132)
0Crl8Nil2Mo2Ti |  |  |  |  | E00-18-12Mo2-16(A022)
0Cfl8Nil2Mo3Ti |  |  |  |  | E00-18-12Mo2Nb-16(A212)
00Crl8Ni10 |  | 不锈钢无缝钢管 | ≤45 | -196～425 | E00-19-10-16(A002)
00Crl7Nil4Mo2 |  |  |  | -196～450 | E00-18-12Mo2-16(A022)
00Crl7Nil4Mo3 |  |  |  |  | E00-19-13Mo3-16
Note on A1: 根据全国容委会编：《钢制压力容器设计指南》输入。

## 螺栓和螺母的组合
螺栓和螺母的组合（返回钢材使用限制总索引）
螺栓钢材标准 | 螺栓钢材使用状态 | 螺栓用钢 | 螺母用钢 | 螺母钢材标准 | 使用温度范围℃
GB700 | 热轧 | Q235-A(A3,AY3) | Q215-A(A2,AY2)、Q235-A(A3,AY3)、 | GB700 | >-20~300
GB699 | 正火 | 35 | Q235-A(A3,AY3) | GB700 | >-20~300
|  |  | 15 | GB699 | >-20~350
GB2077 | 调质 | 40MnB,40MnVB,40Cr | 35,40Mn,45 | GB699 | > -20~400
|  | 30CrMoA | 30CrMoA | GB3077 | -100~500
|  | 35CrMoA | 40Mn,45、 | GB699 | >-20~400
|  |  | 30CrMoA、35CrMoA | GB3077 | -100~500
|  | 35CrMoVA | 35CrMoA,35CrMoVA | GB3077 | >-20~500
|  | 25CrMoVA | 30CrMoA | GB3077 | >-20~500
|  |  | 25Cr2MoVA | GB3077 | >-20~550
GB1221 |  | 1Cr5Mo | 1Cr5Mo | GB1221 | >-20~600
CN1220 |  | 2Cr13 | 1Crl3,2Crl3 | GB1220 | >-20~450
|  | 0Cr19Ni9 | 25Cr2MoVA | GB3077 | > -20~550
|  |  | 0Crl9Ni9 | GB1220 | -196~700
|  | 0Cr17Ni12Mo2 | 0Cr17Ni12Mo2 | GB1220 | -196~700
Note on A1: 根据《钢制压力容器设计指南》输入。

## 紧固件使用温度及其它限制
紧固件的使用温度范围（返回钢材使用限制总索引）
钢 号 | 钢材标准 | 使用温度范围(℃) | 其 它 限 制
Q235A | GB 700 | 0～300 | 适用于P<2.5MPa的容器
35、40、40MnB、40MnVB、40Cr | GB 699、GB 3077 | ≤350 | 适用于P≤10.0MPa容器。密封要求高时，使用温度宜小于等于200℃
30CrMoA、35CrMoA、35CrMoVA、40CrNiMoA | GB 3077 | ≤500 | 适用于P≥2.5MPa容器及密封要求高时，使用温度宜小于等于400℃
25Cr2MoVA | GB 3077 | ≤550 | 适用于P≥2.5Mh容器及密封要求高时，使用温度宜小于等于510℃
1Cr5Mo | GB 1221 | ≤600 | 适用于高温密封
0Crl8Ni9 | GB 1220 | ≤700 | 冷作硬化状态的使用温度上限为小于等于100℃
0Crl7NU2Mo2 | GB 1220 | ≤700
4Crl4Ni14W2Mo | GB 1221 | ≤650
Note on A1: 根据HG20581《钢制化工容器材料选用规定》输入。

## 使用介质的限制-湿硫化氢
湿H2S应力腐蚀环境（返回钢材使用限制总索引）
1 腐蚀环境
当化工容器接触的介质同时符合下列各项条件时，即为湿H2S应力腐蚀环境：
(1)温度小于等于(60+2P)℃；
P为压力，MPa(表压)
(2)H2S分压大于等于0.00035MPa即相当于常温在水中的H2S溶解度大于等于10p.p.m；
(3)介质中含有液相水或处于水的露点温度以下；
(4)pH<9或有氰化物(HCN)存在。
2 材料要求及限制
在湿H2S应力腐蚀环境中使用的碳钢及低合金钢应符合下列各条要求：
(1)材料标准规定的屈服强度σs ≤355MPa；
(2)材料实测的抗拉强度σb ≤630MPa；
(3)材料使用状态应至少为正火或正火十回火、退火、调质状态；
(4)碳当量限制(当碳当量限制超标时，应加大硬度限制的监测频度)；
低碳钢和碳锰钢 CE ≤0.40 CE ＝C+Mn／6
低合金钢(包括低温镍钢) CE ≤0.45 CE ＝C+Mn／6+(Cr+Mo+V)／5+(Ni+Cu)／15
(5)对非焊接件或焊后经正火或回火处理的材料，硬度限制如下：
低碳钢 HV(10) ≤220(单个值)
低合金钢 HV(10) ≤245(单个值)
(6)壳体用钢板厚度~20mm时，应按JB 4730进行超声波探伤，符合Ⅱ级要求。
3 制造要求
(1)冷变形：
冷变形量小于等于2％ 不需处理；
>2％～≤5％ 应力消除热处理；
>5％ 正火或回火。
(2)热处理后，不允许在接触介质一侧打钢印。
4 焊接
(1)所有焊缝均应经焊接工艺评定，包括对焊、补焊、管子与管板焊接、堆焊、角焊等；
(2)在满足强度要求的前提下，尽可能采用低强度焊接材料；
(3)焊接接头(包括焊缝、热影响区及母材)的硬度限制同6.7.2条第2款(5)要求；
(4)焊接工艺评定、焊接试板及每一种焊接工艺施焊的产品焊缝(一条纵缝、环缝、接管焊缝和填角焊、管子／管板焊缝)均应按上述(3)要求进行硬度测定。产品上的硬度测定应在接触介质一侧的表面。工艺评定及试板上的硬度测定应在横截面上测定(距表面1.5mm处)；
(5)焊缝外的起弧、打弧点(包括临时焊缝处)均应在焊后热处理前打磨0.3mm以上，并作磁粉或着色检查；
(6)所有焊接接头不应留下封闭的中间空隙(如衬板、加强板的四周填角焊后)，如属不可避免时，应开设排气孔；
(7)不允许存在铁素体钢与奥氏体钢之间的异种金属焊接接头。
5 焊后热处理
原则上应进行焊后消除应力热处理，焊后热处理温度应按标准要求尽可能取上限，以保证焊接接头的硬度达到上述要求。
热处理尽量在炉内进行。当有困难时，应将含有接管等部件的筒节(或壳板)在炉内进行热处理。其余无法进行热处理的焊接接头也应采用硬度不大于HBl85的焊接工艺施焊。
上述免除热处理，也可适用于管子与管板的焊接。
6 H2S严重腐蚀环境
容器工作条件符合下列各条工况时，为H2S严重腐蚀环境：
(1)工作压力>1.6MPa；
(2)H2S—HCN共存，且HCN~50p.p.m；
(3)pH≤9。
当容器处于H2S严重腐蚀环境时，除满足第6.7.2条第1款至第5款要求外，还应符合下列要求：
(1)材料化学成份 S≤0.003％
P≤0.025％
(2)板厚方向断面收缩率 φ≥35％ (三个试样平均)
≥25％ (单个试样最低值)
(3)所有焊接接头必须经焊后热处理(不适用免除热处理条款)。

## 使用介质的限制-NaOH
使用介质的限制-NaOH（返回钢材使用范围限制总索引）
碳钢及低合金钢焊制化工容器如焊后或冷加工后，不进行消除应力热处理，则在NaOH溶液中的使用温度不得大于表6—3所列的温度。当NaOH溶液在其与烃类的混合物中体积大于等于5％时，也应根据NaOH溶液的浓度符合该要求。NaOH溶液浓度小于等于1％或NaOH溶液在其与烃类的混合物中体积小于5％时，不受此限制。
NaOH溶液中的使用温度上限
NaOH溶液(重量％) | 2 | 3 | 5 | 10 | 15 | 20 | 30 | 40 | 50 | 60 | 70
温度上限(℃) | 90 | 88 | 85 | 76 | 70 | 65 | 54 | 48 | 43 | 40 | 38

## 使用介质的限制-液氨
液氨应力腐蚀环境（返回钢材限制总索引）
1 当化工容器接触的液氨介质同时符合下列各项条件时，即为液氨应力腐蚀环境：
(1)介质为液态氨，含水量不高(≤0.2％)，且有可能受空气(O2或CO2)污染的场合；
(2)使用温度高于一5℃。
2 在液氨应力腐蚀环境中使用的低碳钢和低合金高强度钢(包括焊接接头)应符合下列要求：
(1)材料要求及限制按6.7.2条2款(1)～(5)；
(2)焊接的要求按6.7.2条4款(1)～(5)；
(3)焊后热处理或采用硬度不大于HBl85的焊接工艺施焊；
(4)液氨中添加大于等于0.2％的水作缓蚀剂，也可作为防止应力腐蚀裂纹的辅助措施。

## 使用介质的限制-氢蚀
使用介质的限制-氢蚀（返回钢材使用限制总索引）
设计温度大于等于200℃与氢气氛相接触的化工容器用钢应符合本条规定。铁素体钢在高温高压氢气氛中的适用温度限制如图规定，并应留有20℃以上的温度安全裕度。图示的碳素钢和珠光体耐热钢在氢气氛中的使用限制是对钢材使用状态符合钢材标准的热处理制度规定，并于焊后经过充分消除应力热处理而言的。
奥氏体不锈钢在图示的温度及氢分压范围的氢气中使用都是满意的，焊后也无必要进行消除应力热处理。